## PUENTE 51 K00+995
INSTITUTO NACIONAL DE VIAS
SECRETARIA GENERAL TECNICA
Sistema de Administración de puentes
SIPUCOL
FORMATO DE INVENTARIO DE PUENTES
[9 empty] | Regional |  |  | Carretera | [6 empty] | Ident. del puente
| Nombre: | Puente 51-Río MDE-AFB |  |  |  |  | Identif. |  | 0 | 1 | - | 6 | 2 | 0 | 5 |  |  | - |  |  | -
| Carretera: | Hatillo - Barbosa | [8 empty] | PR |  |  | 00+995 |  |  |  | Regional |  | Antioquia
| PASOS | [9 empty] | SUBESTRUCTURA
| No. | Tipo | Primero | Sup/Inf | Gálibo | [5 empty] | ESTRIBOS | [6 empty] | PILAS
|  | Paso | (S/N) | (S/l) | I | IM | DM | D |  |  | Tipo: |  |  |  |  | 3 |  | Tipo: |  |  |  | N/A
| 1 | [9 empty] | Material: |  |  |  |  | 3 |  | Material: |  |  |  | N/A
| 2 | [9 empty] | Tipo de cimentación |  |  |  |  | N/A |  | Tipo de cimentación |  |  |  | N/A
| DATOS ADMINISTRATIVOS | [9 empty] | DETALLES | [6 empty] | SEÑALES
| Año de construcción | [9 empty] | Detalles de baranda |  |  |  |  | 3 |  | Carga máxima:
| Area de construcción: | [9 empty] | Superf. De rodadura |  |  |  |  | 1 |  | Velocidad Máxima:
| Dirección de absc. De la carret. (N/S/E/O) | [9 empty] | Junta de expansión |  |  |  |  | N/A |  | Otra |  | Puente
Requisitos de inspección:
Número de secciones de inspección
| Estación de Conteo | [9 empty] | APOYOS
| Fecha de recolección de datos | [9 empty] | Tipo de apoyos fijos sobre estribos | [9 empty] | N/A
| Iniciales del inspector | [9 empty] | Tipos de apoyos móviles sobre estribos | [9 empty] | 4
[11 empty] | Tipo de apoyos fijos en pilas | [9 empty] | N/A
| DATOS TÉCNICOS | [9 empty] | Tipos de apoyos móviles en pilas | [9 empty] | N/A
| Geometría | [9 empty] | Tipos de apoyos fijos en vigas | [9 empty] | N/A
| Número de luces | [5 empty] | 8 |  |  |  | Tipos de apoyos móviles en vigas | [9 empty] | N/A
| Longitud luz menor (m) | [5 empty] | 7.44
| Longitud Luz mayor (m) | [5 empty] | 32 |  |  |  | Vehículo de diseño | [9 empty] | CT
| Longitud total (m) | [5 empty] | 85 |  |  |  | Clase de distribución de carga | [9 empty] | N/A
| Ancho de tablero (m) | [5 empty] | 10.05
| Ancho del separador (m) | [5 empty] | N/A |  |  |  | MIEMBROS INTERESADOS
| Ancho del andén del izquierdo (m) | [5 empty] | 1 |  |  |  | Propietario
| Ancho del andén del derecho (m) | [5 empty] | 1 |  |  |  | Departamento |  |  |  |  | Antioquia
| Ancho de la calzada (m) | [5 empty] | 8.05 |  |  |  | Administración Vial |  |  |  |  | Vinus
| Ancho entrebordillos (m) | [5 empty] | 10.05 |  |  |  | Proyectista
| Altura de pilas (m) | [5 empty] | N/A |  |  |  | Municipio |  |  |  |  | Barbosa
| Altura de estribos (m) | [5 empty] | 5.82
| Longitud de apoyo en pilas (m) | [5 empty] | N/A |  |  |  | POSICIÓN GEOGRÁFICA
| Longitud de apoyo en estribos (m) | [5 empty] | N/A | [6 empty] | Grados |  |  | Minutos |  |  | Altitud (m)
| Puente en terraplén (S/N) | [5 empty] | N/A |  |  |  | Latitud (N) |  |  | 6 |  |  | 24 |  |  | 1331
| Puente en cobertura /tangente (C/T) | [5 empty] | N/A |  |  |  | Longitud (O) |  |  | 75 |  |  | 23
| Esviajamiento (gra) | [5 empty] | 0
[11 empty] | Coeficiente de aceleración sísmica (Aa): | [9 empty] | 0.2
SUPERESTRUCTURA , Tipo principal
| Diseño tipo (S/N) | [9 empty] | Paso por el cauce (S/N) | [5 empty] | N |  | Long. Variante
| Tipo de estructuración transversal: | [5 empty] | 3 |  |  |  | Existe variante (S/N) | [7 empty] | Estado (B/R/M)
| Tipo de estructuración longitudinal: | [5 empty] | 2
| Material: | [5 empty] | 2 |  |  |  | CARGA
Capacidad de carga para transito legal
| SUPERESTRUCTURA , Tipo secundario | [9 empty] | Long. Luz crítica (m) | [7 empty] | Factor de Clasif:
| Diseño tipo (S/N) | [5 empty] | N |  |  |  | Capacidad de carga para transporte especiales
| Tipo de estructuración transversal: | [5 empty] | N/A |  |  |  | Fuerza cortante (t) | [7 empty] | Momento (t.m)
| Tipo de estructuración longitudinal: | [5 empty] | N/A |  |  |  | Línea de carga por rueda (t)
| Material: | [5 empty] | N/A
Observaciones

## PUENTE 51 K00+995_
INSTITUTO NACIONAL DE VIAS
SECRETARIA GENERAL TECNICA
Sistema de Administración de puentes
SIPUCOL
FORMATO DE INSPECCIÓN PRINCIPAL DE PUENTES
[10 empty] | Regional |  |  | Carretera | [6 empty] | Ident. del puente
| Nombre: | Puente 51-Río MDE-AFB |  |  |  |  | Identif. |  |  | 0 | 1 | - | 6 | 2 | 0 | 5 | 0 | 0 | - |  | -
| Carretera: | Hatillo - Barbosa |  |  |  | K |  | 00+995 |  |  |  | Fecha | [5 empty] | Tiempo
| Temperal: |  | Inspector | LyL Consultores |  |  |  | Adminsitrador |  |  |  | VIAS DEL NUS |  |  |  |  | Año próxima inspección |  |  |  |  | 2024
| Componente |  |  | Calificación | Mantenimiento | Inp. Esp. | No. De fotos | Tipo de Daño | Reparaciones | [10 empty] | Daño
[9 empty] | Tipo | Cant. |  |  |  | Año |  |  | Costo
| 1. Superficie del puente |  |  | 1 |  |  | 4 | [12 empty] | En buen estado
| 2. Juntas de expansión | [5 empty] | 4 |  | 2
| 3. Andenes / Bordillos |  |  | 1 |  |  | 4 | [12 empty] | En buen estado
| 4. Barandas |  |  | 3 |  |  | 4 | [12 empty] | óxido, deterioro
5. Conos /Taludes
| 6. Aletas |  |  | 1 |  |  | 4 | EF | [11 empty] | Biocapas, Eflorecencias, humedad
IN
| 7. Estribos |  |  | 1 |  |  | 4 | EF | [11 empty] | Biocapas, Eflorecencias, humedad
IN
| 8. Pilas | [6 empty] | CAR | [11 empty] | Se observa desprendimiento del concreto en las columnas, corrosión en el acero
| 9. Apoyos | [18 empty] | 9 apoyos
| 10, Losa |  |  | 3 |  |  | 4 | EF | [11 empty] | Eflorecencias, pérdida de recubrimiento, corrosión de armadura
COA
| 11. Vigas / Largueros / Diafragmas |  |  | 1 |  |  | 4 | EF | [11 empty] | Eflorecencias
Diafragmas
12. Elementos de arco
13. Cables /Pendolones/Torones
Torres / Macizos
14. Elementos de armadura
| 15. Cauce |  |  | 0 |  |  | 1
16. Otros elementos
| 17. Puente en general |  |  | 3 |  |  | 9 | [12 empty] | Eflorecencias, biocapas, humedad, oxidación y deterioro de baranda, corrosión, pérdida de recubrimiento
| Observaciones generales: |  | La estructura corresponde a un puente de tipología mixta longitudinalmente, identificando 3 tramos diferentes, con dos tipologías diferentes en cada una de estas, en el costado Medellín se cuenta con un inicio en tipología de placa y vigas continuas en la superestructura, y vinculadas rígidamente a las columnas de apoyo, este tramo inicial cuenta con 6 luces de longitudes variables pero todas cercanas a un promedio de 7.75m, la superestructura de esta zona muestra 4 vigas y un tablero conformando vigas T, el siguiente tramo corresponde a un arco de paso superior en concreto y hastiales de carga verticales, dicho arco cuenta con una longitud de 32.2m aproximadamente, El siguiente tramo, corresponde a un tramo corto de una luz, con longitud cercana a 7.40m, este tramo es una estructura con continuidad entre los elementos de la subestructura y superestructura, esta última al igual que el tramo inicial, está configurado a partir de 4 vigas y una placa de concreto.

## REG. FOTOGRAFICO PUENTE 1
INSTITUTO NACIONAL DE VIAS
SECRETARIA GENERAL TECNICA
Sistema de Administración de puentes
SIPUCOL
FORMATO DE INSPECCIÓN PRINCIPAL DE PUENTES
REGISTRO FOTOGRAFICO
[9 empty] | Regional |  |  | Carretera | [6 empty] | Ident. del puente
| Nombre: | Puente 51-Río MDE-AFB |  |  |  |  | Identif. |  | 0 | 1 | - | 6 | 2 | 0 | 5 | 0 | 0 | - |  | -
| Carretera: | Hatillo - Barbosa |  |  |  | K |  | 00+995 |  |  | Fecha | [5 empty] | Tiempo
| Temperal: |  | Inspector | LyL Consultores |  |  |  | Administrador | [7 empty] | Año próxima inspección |  |  |  |  | 2024
| Fotografia 1 |  |  |  | Fotografia 2 | [6 empty] | Fotografia 3
| Fotografia 4 |  |  |  | Fotografia 5 | [6 empty] | Fotografia 6
| Fotografia 7 |  |  |  | Fotografia 8 | [6 empty] | Fotografia 9