## Inventario
FORMATO DE INVENTARIO
[8 empty] | Costado |  |  |  | Regional |  |  |  | Identificación del puente
Nombre : |  | Puente Vehicular Alicachin | [5 empty] | Oriental-Occidental |  | PR. |  | - - - - |  |  | - | 0 | 0 | 0 | .
PASOS | [8 empty] | SUBESTRUCTURA
No. | Tipo | Primero | Sup/Inf | Galibo |  |  |  |  | ESTRIBOS | [5 empty] | PILAS
| Paso | (S/N) | (S/I) | I | IM | DM | D |  | Tipo : |  |  |  | 10 |  | Tipo : | [5 empty] | -
1 | 30 |  | S | [5 empty] | Material : |  |  |  | 21 |  | Material : | [5 empty] | -
[9 empty] | Tipo de cimentación : |  |  |  | 20 |  | Tipo de cimentación : | [5 empty] | -
[9 empty] | DETALLES | [5 empty] | SEÑALES
Año de construcción : | [5 empty] | - |  |  | Tipo de baranda |  |  |  | 41 |  | Carga máxima | [5 empty] | -
Año de reconstrucción : | [5 empty] | - |  |  | Superf. de rodadura |  |  |  | 10 |  | Velocidad máxima | [5 empty] | -
Dirección de absc. de la carret. (N/S/E/O) | [5 empty] | - |  |  | Junta de expansión |  |  |  | 20 |  | Otra |  |  | -
Requisitos de inspección : | [5 empty] | 0 | [8 empty] | -
Número de secciones de inspección | [5 empty] | 1
Estación de conteo : | [5 empty] | - |  |  | APOYOS
Fecha de recolección de datos : | [5 empty] | 2022-09-16 |  |  | Tipo de apoyos fijos sobre estribos | [9 empty] | 30
Iniciales del Inspector : | [5 empty] | PEDELTA |  |  | Tipo de apoyos móviles sobre estribos | [9 empty] | -
[9 empty] | Tipo de apoyos fijos en pilas | [9 empty] | -
DATOS TÉCNICOS | [8 empty] | Tipo de apoyos móviles en pilas | [9 empty] | -
Geometría | [8 empty] | Tipo de apoyos fijos en vigas | [9 empty] | -
Numero de luces | [5 empty] | 1 |  |  | Tipo de apoyos móviles en vigas | [9 empty] | -
Longitud luz menor (m) | [5 empty] | 57.8
Longitud luz mayor (m) | [5 empty] | 57.8 |  |  | Vehículo de diseño | [9 empty] | -
Longitud total (m) | [5 empty] | 58.7 |  |  | Clase de distribución de carga | [9 empty] | -
Ancho separador (m) | [5 empty] | -
Ancho anden izquierda (m) | [5 empty] | - |  |  | MIEMBROS INTERESADOS
Ancho anden derecha (m) | [5 empty] | 1 |  |  | Propietario |  |  |  | ALO SUR
Ancho del Tablero (m) | [5 empty] | 17.6 |  |  | Departamento |  |  |  | Cundinamarca
Ancho de calzada (m) | [5 empty] | 15.8 |  |  | Administrador Vial |  |  |  | ALO SUR
Área total (m2) | [5 empty] | 1033.12 |  |  | Municipio |  |  |  | Soacha
Altura de pilas (m) | [5 empty] | - |  |  | POSICIÓN GEOGRÁFICA
Altura de estribos (m) | [5 empty] | 4.35 |  |  |  |  | Grados |  |  | Minutos |  |  |  | Altitud (m)
Long. Apoyo en pilas (m) | [5 empty] | - |  |  | Latitud (N) |  | 4 |  |  | 32.69 |  |  |  | 2533
Long. Apoyo en estribos (m) | [5 empty] | 16.6 |  |  | Longitud (O) |  | 73 |  |  | 15.51
Puente en terraplén (S/N) | [5 empty] | S
Puente en curva o tangente (C/T) | [5 empty] | T |  |  | Coeficiente de aceleración sísmica (Aa) :
Esviaje (Grados) | [5 empty] | 0°
Paso por el cauce (S/N) | [5 empty] | N |  |  | Paso por el cauce (S/N) |  |  |  |  | N |  | Long. Variante |  |  |  | -
SUPERESTRUCTURA, Tipo principal | [8 empty] | Existe variante (S/N) |  |  |  |  | S |  | Estado (B/R/M) |  |  |  | B
Diseño tipo (S/N) : | [5 empty] | N |  |  | CARGA
Tipo de estructuración transversal : | [5 empty] | 14 |  |  | Capacidad de carga para tránsito legal
Tipo de estructuración longitudinal : | [5 empty] | 10 |  |  | Long. Luz crítica (m) |  |  |  | - |  | Factor de Clasif. |  |  |  |  | -
Material : | [5 empty] | 42 |  |  | Capacidad de carga para transportes especiales
SUPERESTRUCTURA, Tipo secundario | [8 empty] | Fuerza cortante (t) |  |  |  | - |  | Momento (t.m) |  |  |  |  | -
Diseño tipo (S/N) : | [5 empty] | - |  |  | Línea de carga por rueda (t) | [5 empty] | -
Tipo de estructuración transversal : | [5 empty] | -
Tipo de estructuración longitudinal : | [5 empty] | - |  |  | Observaciones
Material : | [5 empty] | -

## Inspeccion
FORMATO DE INSPECCIÓN PRINCIPAL
[6 empty] | Costado |  |  | Regional |  |  | Identificación del puente
Nombre : | Puente Vehicular Alicachin | [6 empty] | PR. | - - - - |  | - |  | .
Temperatura: |  | Inspector: |  |  | Fecha : |  | 2022-09-16 | Tiempo : |  | Año próx. Inspección: |  |  |  | 2022
Componente |  |  | Calificación | Nº. de fotos | Unidad | Lesiones
[6 empty] | Cantidad | Descripción
Superficie del puente |  |  | 2 |  | m² | 105 | (90) Bache y desgaste del asfalto
Juntas de expansión |  |  | 3 |  | ml | 35.2 | (20) Impacto (80) Infiltración, (90) Daño en concreto de transición, colmatación de tierra y cristalización del sello.
Bordillos / Andenes |  |  | 3 |  | ml | 176.1 | (60) Daño en concreto/Corrosión de reforzamiento, (90) manchas por proceso de oxidación de barreras
Barreras / Barandas |  |  | 3 |  | ml | 176.1 | (50) Corrosión de acero estructural (90) Desprendimiento de la pintura de protección, fracturas en soldaduras y corrosión de las mismas.
Señalización |  |  | 2 |  | m2 | 927.46 | (90) Desgaste de señalización horizontal y acumulación de suciedad.
Drenajes |  |  | 3 |  | ml | 58.7 | (80) Infiltración (90) Acumulación de humedad por aguas de lluvía, colmatación de ductos con tierra y residuos.
Conos y taludes |  |  | 1 |  | m² | 140 | (90) Crecimiento de Vegetación y acumulación de residuos inorgánicos
Aletas |  |  | 3 |  | m² | 7 | (60) Daño en concreto/corrosión de refuerzo
Estribos |  |  | 3 |  | m² | - | (40) Erosión/Socavación (80) Infiltraciones (90) Eflorescencias
Pilas |  |  | 0 |  | - | - | -
Apoyos |  |  | 3 |  | Und | 12 | (80) Infiltración, (90) Suciedad manchas de humedad, principios de cristalización y deformación angular con ángulo superior a 45°
Losa |  |  | 3 |  | m² | 50 | (60) Daño en concreto/corrosión de reforzamiento, (65) Daño en concreto/acero expuesto (90) Infiltraciones de agua y eflorescencia.
Vigas, Largueros y diafragmas |  |  | 3 |  | und | 6 | (50) Corrosión de acero estructural, (60) Infiltraciones, (90) Conexiones con alta sensibilidad a fatiga, pandeo local del alma de las vigas de los paneles adyacentes a los apoyos.
Elementos de Arco |  |  | - |  | - | 0 | -
Cables, Pendolones, Torres y Macizos |  |  | 0 |  | - | 0 | -
Elementos de armadura |  |  | - |  | - | 0 | -
Cauce |  |  | 3 |  | m2 | - | (40) Erosión/Socavación, (90) Alta contaminación del cauce que genera ambiente agresivo para la estructura
Puente en General |  |  | 3 |  | - | - | (20) Impacto, (40) Erosión/Socavación ,(50) Corrosión de acero estructural, (60) Daño en concreto/Corrosión de reforzamiento, (65) Daño en concreto/acero expuesto ,(80) Infiltración, (90) Bache y desgaste de asfalto (90) Daño en el concreto de transición, colmatación de tierra y cristalización de sello de junta, (90) Manchas por proceso de oxidación de barreras, (90) Desprendimiento de la pintura de protección, fracturas en soldaduras y corrosión de las mismas, (90) Crecimiento de vegetación y acumulación de residuos inorgánicos en conos y taludes, (90) Eflorescencias, (90) Suciedad manchas de humedad, principios de cristalización y deformación angular con ángulo superior a 45° en bloques de neopreno, (90) Conexiones con alta sensibilidad a fatiga, pandeo local del alma de las vigas de los paneles adyacentes a los apoyos.
Total
Observaciones Generales :

## Calificaciones
GEOMETRÍA
Numero de luces | 1 | Altura de pilas (m) | -
Longitud luz menor (m) | 57.8 | Altura de estribos (m) | 4.35
Longitud luz mayor (m) | 57.8 | Long. Apoyo en pilas (m) | -
Longitud total (m) | 58.7 | Long. Apoyo en estribos (m) | 16.6
Ancho separador (m) | - | Puente en terraplén (S/N) | S
Ancho anden izquierda (m) | - | Puente en curva o tangente (C/T) | T
Ancho anden derecha (m) | 1 | Esviaje (Grados) | 0°
Ancho del Tablero (m) | 17.6 | Paso superior/inferior(S/I) | S
Ancho de calzada (m) | 15.8 | Paso por el cauce (S/N) | N
Área total (m2) | 1033.12 | Variante existente(S/N) | S
DETALLES
Número de vigas |  | 6
Tipo de Barrera / Baranda |  | Pasamanos metálico sobre pilastras metálicas
Tipo superficie de rodadura |  | Carpeta de asfalto
Tipo de junta de expansión |  | Bloque de neopreno
Tipo de apoyos |  | Placas de neopreno
Obstáculo que cruza |  | Río Bogotá
Galibo
Izquierdo | Izquierdo medio | Derecho medio | Derecho
- | - | - | -
RESUMEN |  |  |  | Superficie (D) Reparación del pavimento (C) Tratamiento superficial (sello) Juntas (A) Reparación de la junta (Z) Cambio del sello de neopreno, nivelación de superficies y reparación de soldaduras Bordillos (D) Cambio de baranda de acero (Z) Reparación de bordillo en los puntos adyacentes a los anclajes de las barreras metálicas. Barreras (D) Cambio de baranda de acero Conos y taludes (Z) Poda de la vegetación cercana a la estructura y jornada de aseo. Aletas (A) Reparación de concreto (Z) Evaluación de la corrosión Estribos (Z) Reparación de la junta de dilatación entre el estribo y la superestructura, protección hidráulica. Apoyos (A) Cambio de apoyos (Z) Reparación de la junta de dilatación entre el estribo y la superestructura Losa (B) Reparación de concreto (Z) Reparación de componentes de las juntas de dilatación. Vigas, largueros y diafragmas (F) Pintura de acero Cauce (C) Protección del cauce
Componente | Calificación | Descripción Daño
Superficie del puente | 2 | (90) Bache y desgaste del asfalto
Juntas de expansión | 3 | (20) Impacto (80) Infiltración, (90) Daño en concreto de transición, colmatación de tierra y cristalización del sello.
Bordillos / Andenes | 3 | (60) Daño en concreto/Corrosión de reforzamiento, (90) manchas por proceso de oxidación de barreras
Barreras / Barandas | 3 | (50) Corrosión de acero estructural (90) Desprendimiento de la pintura de protección, fracturas en soldaduras y corrosión de las mismas.
Señalización | 2 | (90) Desgaste de señalización horizontal y acumulación de suciedad.
Drenajes | 3 | (80) Infiltración (90) Acumulación de humedad por aguas de lluvía, colmatación de ductos con tierra y residuos.
Conos y taludes | 1 | (90) Crecimiento de Vegetación y acumulación de residuos inorgánicos
Aletas | 3 | (60) Daño en concreto/corrosión de refuerzo
Estribos | 3 | (40) Erosión/Socavación (80) Infiltraciones (90) Eflorescencias
Pilas | 0 | -
Apoyos | 3 | (80) Infiltración, (90) Suciedad manchas de humedad, principios de cristalización y deformación angular con ángulo superior a 45°
Losa | 3 | (60) Daño en concreto/corrosión de reforzamiento, (65) Daño en concreto/acero expuesto (90) Infiltraciones de agua y eflorescencia.
Vigas, Largueros y diafragmas | 3 | (50) Corrosión de acero estructural, (60) Infiltraciones, (90) Conexiones con alta sensibilidad a fatiga, pandeo local del alma de las vigas de los paneles adyacentes a los apoyos.
Elementos de Arco | - | -
Cables, Pendolones, Torres y Macizos | 0 | -
Elementos de armadura | - | -
Cauce | 3 | (40) Erosión/Socavación, (90) Alta contaminación del cauce que genera ambiente agresivo para la estructura
Puente en General | 3 | (20) Impacto, (40) Erosión/Socavación ,(50) Corrosión de acero estructural, (60) Daño en concreto/Corrosión de reforzamiento, (65) Daño en concreto/acero expuesto ,(80) Infiltración, (90) Bache y desgaste de asfalto (90) Daño en el concreto de transición, colmatación de tierra y cristalización de sello de junta, (90) Manchas por proceso de oxidación de barreras, (90) Desprendimiento de la pintura de protección, fracturas en soldaduras y corrosión de las mismas, (90) Crecimiento de vegetación y acumulación de residuos inorgánicos en conos y taludes, (90) Eflorescencias, (90) Suciedad manchas de humedad, principios de cristalización y deformación angular con ángulo superior a 45° en bloques de neopreno, (90) Conexiones con alta sensibilidad a fatiga, pandeo local del alma de las vigas de los paneles adyacentes a los apoyos.
Superficie del puente |  |  |  | Juntas de expansión
Calificación | 2 |  |  | Calificación | 3
Grado de mantenimiento | + |  |  | Grado de mantenimiento | -
Tipo de daño | (90) Bache y desgaste del asfalto |  |  | Tipo de daño | (20) Impacto (80) Infiltración, (90) Daño en concreto de transición, colmatación de tierra y cristalización del sello.
Cantidad | m² | 105 |  | Cantidad | ml | 35.2
Reparaciones | (D) Reparación del pavimento (C) Tratamiento superficial (sello) |  |  | Reparaciones | (A) Reparación de la junta (Z) Cambio del sello de neopreno, nivelación de superficies y reparación de soldaduras
Bordillos / Andenes |  |  |  | Barreras / Barandas
Calificación | 3 |  |  | Calificación | 3
Grado de mantenimiento | - |  |  | Grado de mantenimiento | -
Tipo de daño | (60) Daño en concreto/Corrosión de reforzamiento, (90) manchas por proceso de oxidación de barreras |  |  | Tipo de daño | (50) Corrosión de acero estructural (90) Desprendimiento de la pintura de protección, fracturas en soldaduras y corrosión de las mismas.
Cantidad | ml | 176.1 |  | Cantidad | ml | 176.1
Reparaciones | (Z) Reparación de bordillo en los puntos adyacentes a los anclajes de las barreras metálicas. |  |  | Reparaciones | (D) Cambio de baranda de acero
Señalización |  |  |  | Drenajes
Calificación | 2 |  |  | Calificación | 3
Grado de mantenimiento | - |  |  | Grado de mantenimiento | -
Tipo de daño | (90) Desgaste de señalización horizontal y acumulación de suciedad. |  |  | Tipo de daño | (80) Infiltración (90) Acumulación de humedad por aguas de lluvía, colmatación de ductos con tierra y residuos.
Cantidad | m2 | 927.46 |  | Cantidad | ml | 58.7
Reparaciones | (Z) Realizar la demarcación e instalación de accesorios requeridos en el Manual de Señalización vial vigente. |  |  | Reparaciones | (Z) Limpieza y lavado a presión de lloraderos, alargamiento de lloraderos y sellado del perímetro
Conos y taludes |  |  |  | Aletas
Calificación | 1 |  |  | Calificación | 3
Grado de mantenimiento | + |  |  | Grado de mantenimiento | -
Tipo de daño | (90) Crecimiento de Vegetación y acumulación de residuos inorgánicos |  |  | Tipo de daño | (60) Daño en concreto/corrosión de refuerzo
Cantidad | m² | 140 |  | Cantidad | m² | 7
Reparaciones | (Z) Poda de la vegetación cercana a la estructura y jornada de aseo. |  |  | Reparaciones | (A) Reparación de concreto (Z) Evaluación de la corrosión
Estribos |  |  |  | Pilas
Calificación | 3 |  |  | Calificación | 0
Grado de mantenimiento | - |  |  | Grado de mantenimiento | -
Tipo de daño | (40) Erosión/Socavación (80) Infiltraciones (90) Eflorescencias |  |  | Tipo de daño | -
Cantidad | m² | - |  | Cantidad | - | -
Reparaciones | (Z) Reparación de la junta de dilatación entre el estribo y la superestructura, protección hidráulica. |  |  | Reparaciones | -
Apoyos |  |  |  | Losa
Calificación | 3 |  |  | Calificación | 3
Grado de mantenimiento | - |  |  | Grado de mantenimiento | -
Tipo de daño | (80) Infiltración, (90) Suciedad manchas de humedad, principios de cristalización y deformación angular con ángulo superior a 45° |  |  | Tipo de daño | (60) Daño en concreto/corrosión de reforzamiento, (65) Daño en concreto/acero expuesto (90) Infiltraciones de agua y eflorescencia.
Cantidad | Und | 12 |  | Cantidad | m² | 50
Reparaciones | (A) Cambio de apoyos (Z) Reparación de la junta de dilatación entre el estribo y la superestructura |  |  | Reparaciones | (B) Reparación de concreto (Z) Reparación de componentes de las juntas de dilatación.
Vigas, Largueros y diafragmas |  |  |  | Elementos de Arco
Calificación | 3 |  |  | Calificación | -
Grado de mantenimiento | - |  |  | Grado de mantenimiento | -
Tipo de daño | (50) Corrosión de acero estructural, (60) Infiltraciones, (90) Conexiones con alta sensibilidad a fatiga, pandeo local del alma de las vigas de los paneles adyacentes a los apoyos. |  |  | Tipo de daño | -
Cantidad | und | 6 |  | Cantidad | -
Reparaciones | (F) Pintura de acero |  |  | Reparaciones | -
Cables, Pendolones, Torres y Macizos |  |  |  | Elementos de armadura
Calificación | 0 |  |  | Calificación | -
Grado de mantenimiento | - |  |  | Grado de mantenimiento | -
Tipo de daño | - |  |  | Tipo de daño | -
Cantidad | - |  |  | Cantidad | -
Reparaciones | - |  |  | Reparaciones | -
Puente en General |  |  |  | Cauce
Calificación | 3 |  |  | Calificación | 3
Grado de mantenimiento | - |  |  | Grado de mantenimiento | -
Tipo de daño | (20) Impacto, (40) Erosión/Socavación ,(50) Corrosión de acero estructural, (60) Daño en concreto/Corrosión de reforzamiento, (65) Daño en concreto/acero expuesto ,(80) Infiltración, (90) Bache y desgaste de asfalto (90) Daño en el concreto de transición, colmatación de tierra y cristalización de sello de junta, (90) Manchas por proceso de oxidación de barreras, (90) Desprendimiento de la pintura de protección, fracturas en soldaduras y corrosión de las mismas, (90) Crecimiento de vegetación y acumulación de residuos inorgánicos en conos y taludes, (90) Eflorescencias, (90) Suciedad manchas de humedad, principios de cristalización y deformación angular con ángulo superior a 45° en bloques de neopreno, (90) Conexiones con alta sensibilidad a fatiga, pandeo local del alma de las vigas de los paneles adyacentes a los apoyos. |  |  | Tipo de daño | (40) Erosión/Socavación, (90) Alta contaminación del cauce que genera ambiente agresivo para la estructura
Cantidad | - | - |  | Cantidad | m2 | 175
Reparaciones | Superficie (D) Reparación del pavimento (C) Tratamiento superficial (sello) Juntas (A) Reparación de la junta (Z) Cambio del sello de neopreno, nivelación de superficies y reparación de soldaduras Bordillos (D) Cambio de baranda de acero (Z) Reparación de bordillo en los puntos adyacentes a los anclajes de las barreras metálicas. Barreras (D) Cambio de baranda de acero Conos y taludes (Z) Poda de la vegetación cercana a la estructura y jornada de aseo. Aletas (A) Reparación de concreto (Z) Evaluación de la corrosión Estribos (Z) Reparación de la junta de dilatación entre el estribo y la superestructura, protección hidráulica. Apoyos (A) Cambio de apoyos (Z) Reparación de la junta de dilatación entre el estribo y la superestructura Losa (B) Reparación de concreto (Z) Reparación de componentes de las juntas de dilatación. Vigas, largueros y diafragmas (F) Pintura de acero Cauce (C) Protección del cauce |  |  | Reparaciones | (C) Protección del cauce