## INSPECCION
FORMATO PARA INSPECCIÓN VISUAL DE PUENTES Y PONTONES
|  | EVALUACIÓN DEL ESTADO ACTUAL DE LAS OBRAS DEL CONTRATO No | [14 empty] | DE
|  | REGIONAL: |  | 1 | 2 |  | CUNDINAMARCA | [6 empty] | FECHA: | 22 | - | 12 | - | 2022
|  | LEVANTO: | SinergING S.A.S | [10 empty] | HOJA: | 39 | DE: |  | 40
| NOMBRE DE LA VIA: | RUTA 55-01 | [10 empty] | CÓDIGO DE LA VÍA: | [5 empty] | VIA EN CONCESION: | X
[13 empty] | MANTENIMIENTO INTEGRAL: | [5 empty] | GRUPO ADM VIAL:
ID. | PR DEL PUENTE | K06+537
| NOMBRE DEL PUENTE | PUENTE LA CARO NUEVO | [10 empty] | DIMENSIONES GENERALES
| OBSTACULO QUE SALVA | VÍA DOBLE CALZADA RUTA 55-01 | [5 empty] | ESVIAJAMIENTO |  |  | NO |  | LONGITUD TOTAL |  | 307.8 m |  |  | No DE LUCES |  | 9
| TIPO DE PUENTE (1) | LONGITUDINAL |  | 2 |  |  |  | TRANSVERSAL |  |  | 1 |  | ANCHO |  | 12.00 m |  |  | GALIBO |  | NA
| ELEMENTO |  | REGISTRO DE DAÑOS | [9 empty] | OBSERVACIONES
SUPERFICIE DEL PUENTE Y ACCESOS | SUPERFICIE DEL PUENTE Y ACCESOS (Tipo 01-Asfalto) |  | La superficie sobre el tablero del puente se encuentra en en general en buen estado, sin embargo, presenta aglomeraciones de material granular en sus costados.
| JUNTAS DE EXPANSIÓN (Tipo 02 - Juntas Selladas) |  | Sello |  |  | Perfiles |  |  | Guardacantos |  |  | Otros | Las juntas se encuentran en buen estado, pero presentan material granular (ver foto 4,5)
| ANDENES/BORDILLOS |  | Desportillamiento |  |  | Acero expuesto |  |  | Dimensión insuficiente |  |  | Otros | El puente no cuenta con pasos peatonales en su superficie. (ver foto 6)
| BARANDAS (Material 02 - Concreto) |  | Pintura |  |  | Postes |  |  | Pasamanos |  |  | Otros | Las barandas en general se encuentran en buen estado, sin embargo, se recomienda limpieza.(ver foto 7)
| ILUMINACIÓN |  | Cuenta con lamparas encargadas de la iluminación en un solo costado | [9 empty] | Se recomienda una inspeccion en horas de la noche para determinar el estado y funcionamiento de la misma (ver foto 8)
| SEÑALIZACIÓN |  | Horzontal |  |  | Vertical |  |  | Reductores |  |  | Otros | Las señales de transito se encuentran en buen estado (ver foto 9,10,11,)
| DRENAJES |  | Taponamiento |  |  | Ausencia |  |  | Long. Insuficiente |  |  | Otros | Los drenajes se encuentran en buen estado, sin embargo, se observa en el vano entre las pilas 5 y 6 un drenaje con poca longitud lo cual permite que se genere humedad en la losa. (ver foto 12])
SUPERESTRUCTURA | ALETAS (ESTRIBO 1 Y ESTRIBO 2) |  | Diseño |  |  | Construcción |  |  | Funcionamiento |  |  | Otros | las aletas se encuentran en buen estado.
| ESTRIBOS - (1 y 2) |  | Diseño |  |  | Construcción |  |  | Funcionamiento |  |  | Otros | Los estribos del puente presentan contaminacion en el concreto e infiltracion por humedad. (ver foto 16,17)
[9 empty] | E1 Y E2 | CTC IN | 21,22
| PILAS (Tipo 01-formadas por una columna) |  | Diseño |  |  | Construcción |  |  | Funcionamiento |  |  | Otros | las pilas se encuentran en buen estado. (ver foto 18)
SUPERESTRUCTURA DE CONCRETO | LOSA (Tipo 03 -Prelosa + losa fundida in situ) |  | Diseño |  |  | Construcción |  |  | Funcionamiento |  |  | Otros | Se observa perdida de recubrimiento en su parte inferior del vano cuatro (4), adicional se observan zonas donde han sido inyectadas microfisuras y rebabas de concreto producto al momento de la construcción, se recomienda reparación cara inferior del tablero(ver foto 19,20,21)
[10 empty] | CTC IN | 21,22
| VIGAS |  | Diseño |  |  | Construcción |  |  | Funcionamiento |  |  |  | Las vigas se encuentra en buen estado.(ver foto 22,23,24)
| RIOSTRAS |  | Diseño |  |  | Construcción |  |  | Funcionamiento |  |  | Otros | No aplica
| APOYOS |  | Desplazamiento |  |  | Descomposción |  |  | Deformacion |  |  | Otros | El apoyo de las vigas no se observa con fisuras, sin embargo, en el contorno del apoyo se evidencia pérdida de recubrimiento por el movimiento de sus elementos, adicional presenta manchas de humedad por las filtraciones de agua generadas por las dilataciones en el tablero del puente.. (ver foto 13,14,15)
|  |  | 0 |  | 13,14,15
| ARCOS |  | Diseño |  |  | Construcción |  |  | Funcionamiento |  |  | Otros | No aplica
SUPERESTRUCTURA METALICA | ARCOS METALICOS |  | Arco izquierdo |  |  | Arco derecho |  |  | Arriostramiento lateral |  |  | Otros | No aplica
| PERFILES METALICOS Tipo (01,03,04) |  | Vigas |  |  | Largueros |  |  | Diafragmas |  |  | Otros | No aplica
| ARMADURAS - Tipo (07 - Baltimore) |  | Cordones |  |  | Montantes |  |  | Diagonales |  |  | Otros | No aplica
| CONEXIONES |  | Con soldadura |  |  | Con conectores |  |  | Con pasadores |  |  | Otros | No aplica
| CABLE/PENDOLONES/TORRES |  | Cables |  |  | Pendolones |  |  | Torres |  |  | Otros | No aplica
OTROS | ACCESO PEATONAL (ESCALERA/RAMPA) Tipo: |  | Peldaños/Losa |  |  | Viga gualdera |  |  | Barandas |  |  | Otros | No aplica
| OTROS ELEMENTOS Tipo: | [11 empty] | No aplica
| CAUCE |  | No aplica
| PUENTE EN GENERAL |  | El puente se encuentra en buenas condiciones, sin embargo, se presentan exposición de refuerzo y perdida de recubrimiento en uno de los apoyos de las vigas (vano 4), esto se debe a la tipología de vigas utilizada en el puente la cual es tipo Gerber, son vigas continuas en las pilas y simplemente apoyadas en la zona sobre mensulas, se recomienda realizar reparaciones al tablero y limpieza general de estribos, juntas, pilas, etc.

## CALIFICACION
TABLA DE CALIFICACION Y FACTOR DE RIESGO
ID. | PR DEL PUENTE | K06+537
| NOMBRE DEL PUENTE | PUENTE LA CARO NUEVO | [5 empty] | DIMENSIONES GENERALES
| OBSTACULO QUE SALVA | VÍA DOBLE CALZADA RUTA 55-01 |  |  |  | ESVIAJAMIENTO | NO | LONGITUD TOTAL | 307.8 m | No DE LUCES | 9
| TIPO DE PUENTE (1) | LONGITUDINAL |  | 2 |  | TRANSVERSAL | 1 | ANCHO | 12.00 m | GALIBO | NA
ELEMENTO |  |  | REGISTRO DE DAÑOS |  |  |  |  | CALIFICACION
CAUCE |  |  | PERFIL DEL CAUCE Y ALINEAMIENTO |  |  |  |  | 0
|  |  | LECHO DEL RIO/CAUCE |  |  |  |  | 0
|  |  | CONDICION DE LAS MARGENES |  |  |  |  | 0
|  |  | SIGNOS DE SOCAVACIÓN |  |  |  |  | 0
|  |  | PROTECCION DEL TALUD |  |  |  |  | 0
SUPERFICIE DEL PUENTE Y ACCESOS |  |  | SUPERFICIE DEL PUENTE Y ACCESOS |  |  |  |  | 0
|  |  | JUNTAS DE EXPANSION |  |  |  |  | 1
|  |  | ANDENES/BORDILLOS |  |  |  |  | 0
|  |  | BARANDAS |  |  |  |  | 0
|  |  | ILUMINACION |  |  |  |  | 0
|  |  | SEÑALIZACION |  | SEÑALIZACION |  |  | 0
|  |  | DRENAJES |  |  |  |  | 1
SUPERESTRUCTURA |  |  | ALETAS |  |  |  |  | 0
|  |  | ESTRIBOS |  |  |  |  | 1
|  |  | PILAS |  |  |  |  | 0
SUPERESTRUCTURA DE CONCRETO |  |  | LOSA |  |  |  |  | 2
|  |  | VIGAS |  |  |  |  | 1
|  |  | RIOSTRAS |  |  |  |  | 0
|  |  | APOYOS |  |  |  |  | 0
|  |  | ARCOS (CONCRETO/MAMPOSTERIA) |  |  |  |  | N.A.
SUPERESTRUCTURA METALICA |  |  | ARCOS METALICOS |  |  |  |  | N.A.
|  |  | PERFILES METALICOS |  |  |  |  | N.A.
|  |  | ARMADURAS |  |  |  |  | N.A.
|  |  | CONEXIONES |  |  |  |  | N.A.
|  |  | CABLE/PENDOLONES/TORRES |  |  |  |  | N.A.
OTROS |  |  | ACCESO PEATONAL (ESCALERA/RAMPA) |  |  |  |  | 0
|  |  | MANTENIMIENTO |  |  |  |  | 2
|  |  | CARACTERÍSTICAS GEOMÉTRICAS DE SEGURIDAD DEL TRÁFICO |  |  |  |  | 0
|  |  | BARRERAS Y OTROS DISPOSITIVOS PARA CONTROL DEL TRÁFICO |  |  |  |  | 0
|  |  | PUENTE EN GENERAL |  |  |  |  | 2
FACTOR DE RIESGO | [7 empty] | 2
Bajo