## Inventario
FORMATO DE INVENTARIO
[8 empty] | Costado |  |  |  | Regional |  |  |  | Identificación del puente
Nombre : |  | Puente Vehicular Rio Balsillas | [7 empty] | PR. |  |  |  |  | - |  |  | .
PASOS | [8 empty] | SUBESTRUCTURA
No. | Tipo | Primero | Sup/Inf | Galibo |  |  |  |  | ESTRIBOS | [5 empty] | PILAS
| Paso | (S/N) | (S/I) | I | IM | DM | D |  | Tipo : |  |  |  | 20 |  | Tipo : |  |  |  |  | 30
1 |  |  | S | 3.82 | 2.87 | 3.52 | 2.1 |  | Material : |  |  |  | 21 |  | Material : |  |  |  |  | 21
[9 empty] | Tipo de cimentación : |  |  |  | - |  | Tipo de cimentación : |  |  |  |  | -
[9 empty] | DETALLES | [5 empty] | SEÑALES
Año de construcción : | [5 empty] | - |  |  | Tipo de baranda |  |  |  | 41 |  | Carga máxima
Año de reconstrucción : | [5 empty] | - |  |  | Superf. de rodadura |  |  |  | 10 |  | Velocidad máxima
Dirección de absc. de la carret. (N/S/E/O) | [5 empty] | N |  |  | Junta de expansión |  |  |  | 30 |  | Otra
Requisitos de inspección :
Número de secciones de inspección | [5 empty] | 1
Estación de conteo : | [5 empty] | - |  |  | APOYOS
Fecha de recolección de datos : | [5 empty] | 2022-09-21 |  |  | Tipo de apoyos fijos sobre estribos | [8 empty] | 30
Iniciales del Inspector : | [5 empty] | PEDELTA |  |  | Tipo de apoyos móviles sobre estribos | [8 empty] | -
[9 empty] | Tipo de apoyos fijos en pilas | [8 empty] | -
DATOS TÉCNICOS | [8 empty] | Tipo de apoyos móviles en pilas | [8 empty] | -
Geometría | [8 empty] | Tipo de apoyos fijos en vigas | [8 empty] | -
Numero de luces | [5 empty] | 5 |  |  | Tipo de apoyos móviles en vigas | [8 empty] | -
Longitud luz menor (m) | [5 empty] | 21.17
Longitud luz mayor (m) | [5 empty] | 30.14 |  |  | Vehículo de diseño | [8 empty] | -
Longitud total (m) | [5 empty] | 143.5 |  |  | Clase de distribución de carga | [8 empty] | -
Ancho separador (m) | [5 empty] | N/A
Ancho bordillo izquierda (m) | [5 empty] | 0.9 |  |  | MIEMBROS INTERESADOS
Ancho bordillo derecha (m) | [5 empty] | 0.9 |  |  | Propietario |  |  |  | Alo Sur
Ancho del Tablero (m) | [5 empty] | 13.3 |  |  | Departamento |  |  |  | Cundinamarca
Ancho de calzada (m) | [5 empty] | 11.5 |  |  | Administrador Vial |  |  |  | Alo Sur
Área total (m2) | [5 empty] | 1908.55 |  |  | Municipio |  |  |  | Canoas Bosa
Altura de pilas (m) | [5 empty] | 3.52 |  |  | POSICIÓN GEOGRÁFICA
Altura de estribos (m) | [5 empty] | 3.82 |  |  |  |  | Grados |  |  | Minutos |  |  | Altitud (m)
Long. Apoyo en pilas (m) | [5 empty] | 0.5 |  |  | Latitud (N) |  | 4 |  |  | 38 |  |  | 2545
Long. Apoyo en estribos (m) | [5 empty] | 0.5 |  |  | Longitud (O) |  | 74 |  |  | 14
Puente en terraplén (S/N) | [5 empty] | S
Puente en curva o tangente (C/T) | [5 empty] | T |  |  | Coeficiente de aceleración sísmica (Aa) :
Esviaje (Grados) | [5 empty] | 0°
Paso por el cauce (S/N) | [5 empty] | S |  |  | Paso por el cauce (S/N) |  |  |  |  | N |  | Long. Variante |  |  | -
SUPERESTRUCTURA, Tipo principal | [8 empty] | Existe variante (S/N) |  |  |  |  | S |  | Estado (B/R/M) |  |  | B
Diseño tipo (S/N) : | [5 empty] | N/A |  |  | CARGA
Tipo de estructuración transversal : | [5 empty] | 14 |  |  | Capacidad de carga para tránsito legal
Tipo de estructuración longitudinal : | [5 empty] | 10 |  |  | Long. Luz crítica (m) |  |  |  | - |  | Factor de Clasif. |  |  |  | -
Material : | [5 empty] | 30 |  |  | Capacidad de carga para transportes especiales
SUPERESTRUCTURA, Tipo secundario | [8 empty] | Fuerza cortante (t) |  |  |  | - |  | Momento (t.m) |  |  |  | -
Diseño tipo (S/N) : | [8 empty] | Línea de carga por rueda (t) | [5 empty] | -
Tipo de estructuración transversal :
Tipo de estructuración longitudinal : | [8 empty] | Observaciones
Material :

## Inspeccion
FORMATO DE INSPECCIÓN PRINCIPAL
[6 empty] | Costado |  |  | Regional |  |  | Identificación del puente
Nombre : | Puente Vehicular Rio Balsillas | [6 empty] | PR. | 0 |  | - |  | .
Temperatura: |  | Inspector: | PEDELTA |  | Fecha : |  | 2022-09-21 | Tiempo : |  | Año próx. Inspección:
Componente |  |  | Calificación | Nº. de fotos | Unidad | Lesiones
[6 empty] | Cantidad | Descripción
Superficie del puente |  |  | 3 |  | m² | 1908.6 | (90) Suciedad en bordes alto grado de desgaste
Juntas de expansión |  |  | 3 |  | ml | 26.6 | (90) Daño en modulos del dispositivo y dilatacion mayor al dispositivo
Bordillos / Andenes |  |  | 2 |  | m² | 287 | (90) suciedad, manchas de humedad y crecimiento de microrganismos biologicos
Barreras / Barandas |  |  | 2 |  | ml | 287 | (50) Corrosión acero, (65) suciedad y contaminacion biologica
Señalización |  |  | 3 |  | - | - | sin señalizacion
Drenajes |  |  | 2 |  | Und | 24 | (90) Taponamientos
Conos y taludes |  |  | 2 |  | m² | 15.62 | (90) Crecimiento de Vegetación y basuras
Aletas |  |  | 2 |  | m² | 22.05 | (90) Crecimiento de vegetación y fisuras diagonales
Estribos |  |  | 2 |  | m² | 26.6 | (60) Daño en el concreto / acero expuesto (80) Infiltraciones (90) manchas de humedad, suciedad generación de microorganismos biológicos.
Pilas |  |  | 2 |  | m² | 20.6 | (90) fisuras verticales y alto grado de vegetacion
Apoyos |  |  | 0 |  | Und | 40 | Sin daño
Losa |  |  | 2 |  | m² | 126.37 | (65) Daño en el concreto /acero de refuerzo expuesto (90) infiltraciones de agua con fisuras tanto transversales como longitudinales machas de humedad, de humo
Vigas, Largueros y diafragmas |  |  | 2 |  | m² | 17.91 | (90) fisuras en el vano 5 y manchas de humo en el vano 1
Cauce |  |  | 2 |  | - | - | (90) Estancamiento de agua
Puente en General |  |  | 2 |  | - | - | (80) infiltraciones (50) Corrosion de acero (60) daño en concreto / acero expuesto (90) Manchas de humedad, vegetación creciente, fisuras transversales y longitudinales y segregacion de concreto con acero expuesto.
Total
Observaciones Generales :

## Calificaciones
GEOMETRÍA
Numero de luces | 5 | Altura de pilas (m) | 3.52
Longitud luz menor (m) | 21.17 | Altura de estribos (m) | 3.82
Longitud luz mayor (m) | 30.14 | Long. Apoyo en pilas (m) | 0.5
Longitud total (m) | 143.5 | Long. Apoyo en estribos (m) | 0.5
Ancho separador (m) | N/A | Puente en terraplén (S/N) | S
Ancho bordillo izquierda (m) | 0.9 | Puente en curva o tangente (C/T) | T
Ancho bordillo derecha (m) | 0.9 | Esviaje (Grados) | 0°
Ancho del Tablero (m) | 13.3 | Paso superior/inferior(S/I) | S
Ancho de calzada (m) | 11.5 | Paso por el cauce (S/N) | S
Área total (m2) | 1908.55 | Variante existente(S/N) | N
DETALLES
Número de vigas |  | 4 Vigas rectangulares 4 vigas I de concreto
Tipo de Barrera / Baranda |  | Barrera Metálica
Tipo superficie de rodadura |  | Carpeta de asfalto
Tipo de junta de expansión |  | Bloque de neopreno
Tipo de apoyos |  | Apoyos de neopreno
Obstáculo que cruza |  | Rio Balsillas
Galibo
Izquierdo | Izquierdo medio | Derecho medio | Derecho
3.82 | 2.87 | 3.52 | 2.1
RESUMEN
Componente | Calificación | Descripción Daño
Superficie del puente | 3 | (90) Suciedad en bordes alto grado de desgaste
Juntas de expansión | 3 | (90) Daño en modulos del dispositivo y dilatacion mayor al dispositivo
Bordillos / Andenes | 2 | (90) suciedad, manchas de humedad y crecimiento de microrganismos biologicos
Barreras / Barandas | 2 | (50) Corrosión acero, (65) suciedad y contaminacion biologica
Señalización | 3 | sin señalizacion
Drenajes | 2 | (90) Taponamientos
Conos y taludes | 2 | (90) Crecimiento de Vegetación y basuras
Aletas | 2 | (90) Crecimiento de vegetación y fisuras diagonales
Estribos | 2 | (60) Daño en el concreto / acero expuesto (80) Infiltraciones (90) manchas de humedad, suciedad generación de microorganismos biológicos.
Pilas | 2 | (90) fisuras verticales y alto grado de vegetacion
Apoyos | 0 | Sin daño
Losa | 2 | (65) Daño en el concreto /acero de refuerzo expuesto (90) infiltraciones de agua con fisuras tanto transversales como longitudinales machas de humedad, de humo
Vigas, Largueros y diafragmas | 2 | (90) fisuras en el vano 5 y manchas de humo en el vano 1
Cauce | 2 | (90) Estancamiento de agua
Puente en General | 2 | (80) infiltraciones (50) Corrosion de acero (60) daño en concreto / acero expuesto (90) Manchas de humedad, vegetación creciente, fisuras transversales y longitudinales y segregacion de concreto con acero expuesto.
Superficie del puente |  |  |  | Juntas de expansión
Calificación | 3 |  |  | Calificación | 3
Grado de mantenimiento | - |  |  | Grado de mantenimiento | -
Tipo de daño | (90) Suciedad en bordes alto grado de desgaste |  |  | Tipo de daño | (90) Daño en modulos del dispositivo y dilatacion mayor al dispositivo
Cantidad | m² | 1908.6 |  | Cantidad | ml | 26.6
Reparaciones | (A) cambio de pavimento asfaltico (Z) Limpieza y mantenimiento rutinario |  |  | Reparaciones | (C) cambio de modulos de juntas
Bordillos / Andenes |  |  |  | Barreras / Barandas
Calificación | 2 |  |  | Calificación | 2
Grado de mantenimiento | - |  |  | Grado de mantenimiento | -
Tipo de daño | (90) suciedad, manchas de humedad y crecimiento de microrganismos biologicos |  |  | Tipo de daño | (50) Corrosión acero, (65) suciedad y contaminacion biologica
Cantidad | m² | 287 |  | Cantidad | ml | 287
Reparaciones | (Z) Limpieza profunda y mantenimiento rutinario |  |  | Reparaciones | (B) Limpieza y aplicación de pintura de proteccion.
Señalización |  |  |  | Drenajes
Calificación | 3 |  |  | Calificación | 2
Grado de mantenimiento | - |  |  | Grado de mantenimiento | -
Tipo de daño | sin señalizacion |  |  | Tipo de daño | (90) Taponamientos
Cantidad | - | - |  | Cantidad | Und | 24
Reparaciones | (Z) Instalacion de señalizacion |  |  | Reparaciones | (Z) limpieza profunda y retiro de tierra humeda
Conos y taludes |  |  |  | Aletas
Calificación | 2 |  |  | Calificación | 2
Grado de mantenimiento | - |  |  | Grado de mantenimiento | -
Tipo de daño | (90) Crecimiento de Vegetación y basuras |  |  | Tipo de daño | (90) Crecimiento de vegetación y fisuras diagonales
Cantidad | m² | 15.62 |  | Cantidad | m² | 22.05
Reparaciones | (Z) poda de la vegetación cercana a la estructura. |  |  | Reparaciones | (Z) Limpieza profunda corte de vegetación inyeccion de fisuras
Estribos |  |  |  | Pilas
Calificación | 2 |  |  | Calificación | 2
Grado de mantenimiento | - |  |  | Grado de mantenimiento | -
Tipo de daño | (60) Daño en el concreto / acero expuesto (80) Infiltraciones (90) manchas de humedad, suciedad generación de microorganismos biológicos. |  |  | Tipo de daño | (90) fisuras verticales y alto grado de vegetacion
Cantidad | m² | 26.6 |  | Cantidad | m² | 20.6
Reparaciones | (A) Reparaciones de concreto (Z) Limpieza profunda retiro de vegetacion y de elementos extraños, mantenimiento rutinario. |  |  | Reparaciones | (Z) Limpieza profunda y inyeccion de fisuras
Apoyos |  |  |  | Losa
Calificación | 0 |  |  | Calificación | 2
Grado de mantenimiento | + |  |  | Grado de mantenimiento | -
Tipo de daño | Sin daño |  |  | Tipo de daño | (65) Daño en el concreto /acero de refuerzo expuesto (90) infiltraciones de agua con fisuras tanto transversales como longitudinales machas de humedad, de humo
Cantidad | Und | 40 |  | Cantidad | m² | 126.37
Reparaciones | (Z) mantenimiento y limpieza rutinaria |  |  | Reparaciones | (A) Reparaciones de concreto (Z) Limpieza profunda inyeccion de fisuras y mantenimiento rutinario
Vigas, Largueros y diafragmas |  |  |  | Cauce
Calificación | 2 |  |  | Calificación | 2
Grado de mantenimiento | - |  |  | Grado de mantenimiento | -
Tipo de daño | (90) fisuras en el vano 5 y manchas de humo en el vano 1 |  |  | Tipo de daño | (90) Estancamiento de agua
Cantidad | m² | 17.91 |  | Cantidad | - | -
Reparaciones | (Z) Inyeccion de fisuras y mantenimiento rutinario |  |  | Reparaciones | (Z) limpieza y mantenimiento rutinario
Puente en General
Calificación | 2
Grado de mantenimiento
Tipo de daño | (80) infiltraciones (50) Corrosion de acero (60) daño en concreto / acero expuesto (90) Manchas de humedad, vegetación creciente, fisuras transversales y longitudinales y segregacion de concreto con acero expuesto.
Cantidad | - | -
Reparaciones | (Z) Limpieza profunda, mantenimiento rutinario y recomendaciones y reparaciones propuestas.